## 1
Режим работы установки предусматривается в 2 режимах:
Режим 1: непрерывно |  |  | 8760 | часов в год
Режим 2: периодический |  | 80 | 100 | часов в год
Таблица 1 – Качественные показатели прямогонной керосиновой фракции АО «ННК-Хабаровский НПЗ»
Фракционный состав:
- температура начала перегонки, °С | 135 | 155 | 142 | 143
- 10% отгоняется при температуре, °С |  | 175 | 157 | 158
- 50% отгоняется при температуре, °С |  | 225 | 181.5 | 182
- 90% отгоняется при температуре, °С |  | 270 | 213 | 214.5
- 98% отгоняется при температуре, °С |  | 280 | 228 | 231
- остаток от разгонки, % |  | не нормируется | 0.5 | 1
- потери от разгонки, % |  | не нормируется |  | 0.5
Температура вспышки, определяемая в закрытом тигле, °С |  | 28 | 41
Массовая доля меркаптановой серы, % |  | не нормируется, определение обязательно | 0.03166 | 0.0325
Массовая доля серы, % |  | не нормируется, определение обязательно | 0.114 | 0.116
Доступное количество керосиновой фракции: |  |  | 25 | тонн/час.
|  |  | 45 | тонн/час.
Таблица 2 – Параметры потока прямогонной керосиновой фракции на границе установки
ЭЛОУ-АТ
Параметр | Единица измерения | Значение
Температура | °С | 40
Давление | МПа (изб.) | 0.8
Параметр | Единица измерения | Значение
Температура | °С | 27
Давление | МПа (изб.) | 0.7
Таблица 5 - Пар среднего давления :
Рабочие условия | Давление, МПа (изб.) | Температура, ºС
Расчетные | 1.6 | 270
Рабочие | 1.14 | 250
Рабочие условия | Давление, МПа (изб.) | Температура, ºС
Расчетные | 1 | 270
Рабочие | 0.67 | 250
Таблица 7 - Оборотная вода прямая
Рабочие условия | Давление, МПа (изб.) | Температура, ºС
Нормальные | 0.3 | 20
Минимальные | 0.03 | 17
Максимальные | 0.6 | 25
Взвешенные вещества, мг/дм3 | * позднее
Солесодержание, мг/дм3 | * позднее
Водородный показатель pH | * позднее
Жесткость, мг.экв/л | * позднее
Таблица 8 - Оборотная вода обратная
Рабочие условия | Давление, МПа (изб.) | Температура, ºС
Нормальные | 0.08 | 35
Минимальные | 0.05 | 30
Максимальные | 0.1 | 40
Таблица 11 - Параметры инертного газа низкого давления (азот)
Рабочие условия | Давление, МПа (изб.) | Температура, ºС
Расчётное | 1.6 | 70
Рабочее | 0.8 | окр. среды
Точка росы ºС | минус | -40
Макс. содержание О2, % об. | не более | 0.012
Таблица 12 - Параметры инертного газа высокого давления (азот)
Рабочие условия | Давление, МПа (изб.) | Температура, ºС
Расчётное | 6.3 | 70
Рабочее | 3.7 | окр. среды
Точка росы ºС | минус | -40
Макс. содержание О2, % об. | не более | 0.012
Таблица 13 - Сжатый воздух (КИП, технический)
Рабочие условия | Давление, МПа (изб.) | Температура, ºС
Расчётное | 0.8 | -43 | 60
Рабочее | 0.6 | окр. среды
Точка росы, ºС |  | -40

## 6.1
Побочные продукты и выбросы | Параметры работы
| Ед. изм. | Расход
Легкая часть промотора КСП | на 1 т. сырья | 0,02 кг
Щелочные стоки, сбрасываемые на очистные сооружения | на 1 т. сырья | отсутствуют
Отработанный воздух | на 1 т. сырья | до 30,0* нм3/ч, направляется в печь дожига

## 6.2
Наименование показателей качества побочного продукта | Значения показателей качества побочного продукта, обеспечиваемые процессом | Области применения и возможные потребители побочного продукта
Легкая часть промотора КСП | ТУ 0258-015-00151638-ОП-99 Удаляется периодически | Процессы нефтедобычи, нефтепереработки, нефтехимии
количество, т/год | ~2,0
плотность, кг/см3 | 1,15 - 1,30
вязкость, сСт:
при 40°С | 1,37
при 60°С | 1,02

## 6.3
Наименование отходов | Условия сбора, хранения, транспортирования, складирования и захоронения отходов
Отработанная глина | Отработанную глину выгружают и вывозят любым видом грузового автотранспорта специализированными организациями на утилизацию.
γ-оксид алюминия | Отработанный γ-оксид алюминия выгружают и вывозят любым видом грузового автотранспорта специализированными организациями на утилизацию.
Отработанный катализатор КСМ-Х | Отработанный катализатор КСМ-Х промывают горячей водой, выгружают и вывозят специализированными организациями на утилизацию.
Отработанные фарфоровые шары | Отработанные фарфоровые шары промывают водой, выгружают и вывозят на полигон для захоронения любым видом грузового автотранспорта.

## 5.1
Наименование показателя | Нормативный документ на метод испытаний | Результат испытаний
Плотность при 20°С, кг/м3 | ГОСТ 3900 | 786,4
Массовая доля меркаптановой серы, % | ГОСТ 17323 | 0.03166÷0.0325
Массовая доля сероводорода, % | ГОСТ 17323 | отсутствие
Массовая доля общей серы, % | ГОСТ Р 51947 | 0.114÷0.116
Кислотное число общее, мг КОН/в 100 дм3 топлива | ГОСТ 5985 и п.4.2 ГОСТ 10227 | 0,19
Температура вспышки, определяема в закрытом тигле, ℃ | ГОСТ 6356 | 41
Фракционный состав:
- температура начала перегонки, °С | ГОСТ Р ЕН ИСО 3405, ГОСТ 2177 | 142÷143
- 10% отгоняется при температуре, °С |  | 157÷158
- 50% отгоняется при температуре, °С |  | 181.5÷182
- 90% отгоняется при температуре, °С |  | 213÷214.5
- 98% отгоняется при температуре, °С |  | 228÷231
- остаток разгонки, % |  | 0.5÷1
- потери от разгонки, % |  | 0.5

## 5.2
Наименование показателей | Единица измерения | Значение показателя
Температура | °С | 27÷40
Давление (изб) | МПа | 0.7÷0.8
Массовый расход | т/ч | 25÷45
Массовая плотность при 40°С | кг/м3 | 785,0
Действительный объемный расход | м3/ч | 31,8÷57,3

## 5.3
Показатель | Значение показателя
Химическая композиция | Катализатор КСМ-Х изготавливают в соответствии ТУ 2175-001-40655797-2014. Содержащиеся в катализаторе КСМ-Х компоненты: оксид меди (II), оксид никеля (II), оксид марганца (IV), оксид кобальта (III), фталоцианин кобальта, дихлорфталоцианин кобальта нерастворимы в воде. Они жестко закреплены на полимерном носителе – полипропилене. Катализатор КСМ-Х имеет высокую химическую стойкость, низкую водо- и газопроницаемость. Катализатор КСМ-Х устойчив к воздействию концентрированных растворов гидроксида калия и гидроксида натрия. Катализатор КСМ-Х по степени воздействия на организм человека относится к 4-му классу по ГОСТ 12.1.007, нетоксичен в соответствии с МУ 1.1.037-95, что подтверждено Паспортом безопасности химической продукции РПБ № 44178696-20-70519 от 01 октября 2021 г.
Насыпная плотность | 95÷122 кг/м3 (0,095÷0,122 г/см3)
Размер гранул (экструдатов) | изготовлен в виде блоков 300×300×300 мм
Удельная поверхность | 0,0013 м2/г
Активация | необходимость отсутствует
Регенерация | необходимость отсутствует
Показатели технологического процесса | T=30÷50°С; P= 0,3÷1,2 МПа
Длительность работы | 8 лет без потери активности

## 5.4
Наименование показателей | Значение показателей
Внешний вид | Вязкая непрозрачная жидкость
Цвет | Красновато-коричневый
Плотность, г/см3 | Не менее 1,39
Щелочность, г-экв/л | Не менее 7,0
Концентрация КОН, % масс. | Не менее 40,0
Температура замерзания | Застывает около 0оС
Вязкость, сСт, при 40°С | 1,37

## 5.5
Наименование материалов, показателей качества | Един. Измерения | Значения показателей качества | Номера стандартов или ТУ, марка, сорт материалов | Возможные поставщики материалов | Условия транспортирования и хранения материалов
Катализатор КСМ-Х
Насыпная плотность | кг/м3 | 110÷122 | ТУ 2175-001-40655797-2014 | Лицензиар, г. Казань, e-mail: amadullins@gmail.com, тел/факс: (843) 269-25-28 | Транспортируется любым видом транспорта. Упакован в светонепроницаемые мешки по 2 блока в каждом мешке. Хранится в упаковке изготовителя в крытых складских помещениях, защищенных от действия прямых солнечных лучей, влаги и ветра.
Размер 1 блока насадки КСМ-Х | м | 0.3×0.3×0.3
Количество блоков в 1м3 | штук | 37
Свободный объем блочной насадки | м3/м3 | 0.86
Калия гидрат окиси технический твердый
Массовая доля едких щелочей (KOH + NaOH) в пересчете на KOH, не менее | % | 95 | ГОСТ 9285-78 | «ТК-ТОПАЗ», Московской обл., г. Старая Купавна, e-mail: tk-topaz @mail.ru | Поставляется в стальных или картонных барабанах с полиэтиленовыми вкладышами, хранится в упакованном виде в складских не отапливаемых помещениях.
Калия гидроокись (марка ч)
Массовая доля гидроокиси калия, не менее | % | 84.5 | ГОСТ 24363-80 | «ТК-ТОПАЗ», Московской обл., г. Старая Купавна, e-mail: tk-topaz @mail.ru | Поставляется в стальных или картонных барабанах с полиэтиленовыми вкладышами, хранится в упакованном виде в складских не отапливаемых помещениях.
Шары фарфоровые
номинальный диаметр шара | мм | 3 | ТУ 4328-030-07608911-2015 | ОАО "Речицкий фарфо-ровый завод" Моск. обл., Раменский р-он, с. Речицы E-mail: rfz@rfz.ru | Транспортируется любым видом транспорта в соответствии с правилами перевозки грузов. Упакован в бумажные мешки по 20-25 кг, в мягкие контейнеры МКР-1 весом 900 кг или биг-беги по 400 кг
Глина отбеливающая (фуллерова земля) | м2/г | 100-300 | СТО | ООО «ГЛОУБКОР» 305001, г. Курск, ул., Кр. Армии, 29-а, Email: buddonyj@globecore.ru
| г/см3 | 0.65
Натр едкий технический (раствор)
Массовая доля едкого натра, не менее | % | 46 | СТО | Заводская сеть | Поставляется от передвижной техники, из тары или по трубопроводу
γ-Оксид алюминия
Массовая доля алюминия окиси (Al2O3), %, не менее | % | 95 | ТУ 6-09-426-75 | ООО «ХлоренХима», Московская обл., г. Щелково, ул. Заводская, д.2, корп.112, Территория Щелковского химического завода | Транспортируется любым видом транспорта в соответствии с правилами перевозки грузов. Упакован в бумажные мешки по 20-25 кг, в мягкие контейнеры МКР-1 весом 900 кг или биг-беги по 400 кг
Потери при прокаливании, не более |  | 2
Массовая доля сульфатов (SО4), %, не более |  | 0.5
Массовая доля хлоридов (Cl), не более |  | 0.1
Массовая доля железа (Fe), не более |  | 0.1
Массовая доля кремния (Si), не более |  | 0.1
Массовая доля щелочных и щелочноземельных металлов (в пересчете на Na2O), не более |  | 0.2
Воздух технологический (сжатый воздух)
Давление не менее | МПа | 0.6 | ГОСТ 17433-80, Класс 0 и 1 | От компрессора | Поставляется по трубопроводу
Инертный газ (азот технический)
доля N2, не менее | % об. | 99.95 | ГОСТ 9293-74, ИСО 2435-73, с изм. 1, 2, 3 | Заводская сеть | Поставляется по трубопроводу
доля О2, не более | % об. | 0.05
Вода технологическая
Температура, не более | °С | 40 | Паровой конденсат, химочищенная или деминерализованная вода | Заводская сеть | Поставляется по водопроводу
Взвешенные вещества, не более | мг/л | 15
Хлориды, не более | мг/л | 50
Водородный показатель, не менее | рН | 7
Жесткость общая, не более | мг-экв/л | 4

## 8.1
Стадии, узлы, аппараты | Наименование показателей | Единица измерения | Рабочие значения показателей | Допустимые пределы колебаний
Реактор демеркапт. керосиновой фракции R-101 | Давление | МПа | 0,8÷0,9 | не более 1,0
| Температура | °С | 40÷50 | не выше 50
| Расход сырья | м3/ч | 34,1÷57,6 | 34,1÷57,6
| Расход воздуха | нм3/ч | 16.7 | не более 20,0
| Расход КСП (ж) | м3/ч | 0.5 | не более 1,0
| [SRSH] до очистки | %масс | 0.0371 | не более 0,040
| [SRSH] после очистки | %масс | 0.0025 | не более 0,0030
Отстойник керосиновой фракции D-101 | Давление | МПа | 0,9÷1,0 | не более 1,1
| Температура | °С | 20÷30 | не выше 40
| Расход КСП (ж) | м3/ч | 2.5 | не более 3,0

## 8.2
Стадии, узлы, аппараты | Наименование, рабочие формы материалов | Един. измерения | Нормы расхода
1 | 1 | 1 | 1
1 | 1 | 1 | 1
1 | 1 | 1 | 1
1 | 1 | 1 | 1
1 | 1 | 1 | 1
1 | 1 | 1 | 1